## Página1
| incerteza base relógio (mm) |  | 0.005 |  | g (m/s) | 9.81 |  | incerteza base régua (mm) |  | 0.5
| incerteza base balança (g) |  | 0.1 |  | incerteza deformação unitária |  |  | incerteza base régua (m) |  | 0.0005
| incerteza base balança (kg) |  | 0.0001
Experimento 03/11 |  | Medição | Diâmetro (mm) | Média (mm) | Desv. Pad (mm) | Incerteza (mm)
|  | 1 | 0.3 | 0.31 | 0.005773502692 | 0.007637626158
|  | 2 | 0.31 | 0.00031 |  | 7.637626158e-06
|  | 3 | 0.32
|  | L0 (mm) |  | 423
|  | Diâmetro (mm) |  | 0.31
|  | Área seção transversal (m^2) |  | 7.54767635e-08
|  | Ensaio | Massa (Kg) | Força aplicada(N) | Força / Seção Transversal (N/m^2) | Deformação ΔL (mm) | Deformação unitária (ΔL/L0) | Deformação unitária (10^-3) | Módulo de Young (Pa) | σF | Partes do Cálculo σF/s |  | σF/s (Pa) | σF/s (MPa) | σΔL | Partes do Cálculo σ(ΔL/L0) |  | σ(ΔL/L0) | σ(ΔL/L0) (10^-3)
|  | 1 | 0.35092 | 3.4425252 | 45610397.69 | 0.12 | 0.0002836879433 | 0.2836879433 | 160776651871 | 0.000981 | 2.336790811e-08 | 0.3096041341 | 14121167.68 | 14.12116768 | 5e-06 | 0.0002836879433 | 0.04168342972 | 1.182508645e-05 | 0.01182508645
|  | 2 | 0.70092 | 6.8760252 | 91101219.51 | 0.225 | 0.0005319148936 | 0.5319148936 | 171270292685 | 0.000981 | 2.336790811e-08 | 0.3096040358 | 28205305.23 | 28.20530523 | 5e-06 | 0.0005319148936 | 0.02225363707 | 1.183704099e-05 | 0.01183704099
|  | 3 | 1.05178 | 10.3179618 | 136703818.8 | 0.385 | 0.0009101654846 | 0.9101654846 | 150196663232 | 0.000981 | 2.336790811e-08 | 0.3096040176 | 42324051.51 | 42.32405151 | 5e-06 | 0.0009101654846 | 0.01304069433 | 1.186918987e-05 | 0.01186918987
|  | 4 | 1.40189 | 13.7525409 | 182208937.7 | 0.46 | 0.001087470449 | 1.087470449 | 167553001421 | 0.000981 | 2.336790811e-08 | 0.3096040112 | 56412617.99 | 56.41261799 | 5e-06 | 0.001087470449 | 0.01093364762 | 1.189001869e-05 | 0.01189001869
|  | 5 | 1.75175 | 17.1846675 | 227681563.2 | 0.575 | 0.001359338061 | 1.359338061 | 167494436933 | 0.000981 | 2.336790811e-08 | 0.3096040082 | 70491124.57 | 70.49112457 | 5e-06 | 0.001359338061 | 0.008775623566 | 1.192903913e-05 | 0.01192903913
|  | 6 | 1.77793 | 17.4414933 | 231084276.7 | 0.59 | 0.001394799054 | 1.394799054 | 165675676330 | 0.000981 | 2.336790811e-08 | 0.3096040081 | 71544618.26 | 71.54461826 | 5e-06 | 0.001394799054 | 0.008556614121 | 1.193475728e-05 | 0.01193475728
Comparar com o teórico
talvez fio de aço
Experimento 03/11 |  | Medição | Diâmetro (mm) | Média (mm) | Desv. Pad (mm) | Incerteza (mm)
|  | 1 | 0.53 | 0.53 | 0.002886751346 | 0.005773502692
|  | 2 | 0.535
|  | 3 | 0.525
|  | L0 (mm) |  | 423
|  | Diâmetro (mm) |  | 0.53
|  | Área seção transversal (m^2) |  | 2.206183441e-07
|  | Ensaio | Massa (Kg) | Força aplicada(N) | Força / Seção Transversal (N/m^2) | Deformação ΔL (mm) | Deformação unitária (ΔL/L0) | Deformação unitária (10^-3) | Módulo de Young (Pa) | σF | Partes do Cálculo σF/s |  | σF/s (Pa) | σF/s (MPa) | σΔL | Partes do Cálculo σ(ΔL/L0) |  | σ(ΔL/L0) | σ(ΔL/L0) (10^-3)
|  | 1 | 0.35092 | 3.4425252 | 15603984.4 | 0.06 | 0.0001418439716 | 0.1418439716 | 110008090031 | 0.000981 | 2.336790811e-08 | 0.3096041341 | 14121167.68 | 14.12116768 | 5e-06 | 0.0001418439716 | 0.08334171613 | 1.182152002e-05 | 0.01182152002
|  | 2 | 0.70092 | 6.8760252 | 31167060.15 | 0.16 | 0.000378250591 | 0.378250591 | 82397915263 | 0.000981 | 2.336790811e-08 | 0.3096040358 | 28205305.23 | 28.20530523 | 5e-06 | 0.000378250591 | 0.03127234725 | 1.182878383e-05 | 0.01182878383
|  | 3 | 1.05178 | 10.3179618 | 46768376.59 | 0.24 | 0.0005673758865 | 0.5673758865 | 82429263744 | 0.000981 | 2.336790811e-08 | 0.3096040176 | 42324051.51 | 42.32405151 | 5e-06 | 0.0005673758865 | 0.02086683924 | 1.183934141e-05 | 0.01183934141
|  | 4 | 1.40189 | 13.7525409 | 62336343.59 | 0.32 | 0.000756501182 | 0.756501182 | 82400854183 | 0.000981 | 2.336790811e-08 | 0.3096040112 | 56412617.99 | 56.41261799 | 5e-06 | 0.000756501182 | 0.01566964669 | 1.185410624e-05 | 0.01185410624
|  | 5 | 1.75175 | 17.1846675 | 77893194.11 | 0.4 | 0.0009456264775 | 0.9456264775 | 82372052766 | 0.000981 | 2.336790811e-08 | 0.3096040082 | 70491124.57 | 70.49112457 | 5e-06 | 0.0009456264775 | 0.01255576371 | 1.187306261e-05 | 0.01187306261
|  | 6 | 1.77793 | 17.4414933 | 79057312.17 | 0.405 | 0.0009574468085 | 0.9574468085 | 82570970490 | 0.000981 | 2.336790811e-08 | 0.3096040081 | 71544618.26 | 71.54461826 | 5e-06 | 0.0009574468085 | 0.01240213661 | 1.187438612e-05 | 0.01187438612
Comparar com o teórico
talvez fio de cobre
Experimento 05/11 |  | Medição | Diâmetro (mm) | Média (mm) | Desv. Pad (mm) | Incerteza (mm)
|  | 1 | 0.31 | 0.3116666667 | 0.004409585518 | 0.006666666667
|  | 2 | 0.305
|  | 3 | 0.32
|  | L0 (mm) |  | 426
|  | Diâmetro (mm) |  | 0.3116666667
|  | Área seção transversal (m^2) |  | 7.629052327e-08
|  | Ensaio | Massa (Kg) | Força aplicada(N) | Força / Seção Transversal (N/m^2) | Deformação ΔL (mm) | Deformação unitária (ΔL/L0) | Deformação unitária (10^-3) | Módulo de Young (Pa) | σF | Partes do Cálculo σF/s |  | σF/s (Pa) | σF/s (MPa) | σΔL | Partes do Cálculo σ(ΔL/L0) |  | σ(ΔL/L0) | σ(ΔL/L0) (10^-3)
|  | 1 | 0.35109 | 3.4441929 | 45145750.12 | 0.13 | 0.0003073286052 | 0.3073286052 | 146897325395 | 0.000981 | 2.336790811e-08 | 0.309604134 | 14128008.55 | 14.12800855 | 5e-06 | 0.0003073286052 | 0.038479443 | 1.182583355e-05 | 0.01182583355
|  | 2 | 0.70117 | 6.8784777 | 90161626.97 | 0.23 | 0.0005437352246 | 0.5437352246 | 165818992208 | 0.000981 | 2.336790811e-08 | 0.3096040358 | 28215365.33 | 28.21536533 | 5e-06 | 0.0005437352246 | 0.02177079201 | 1.183754648e-05 | 0.01183754648
|  | 3 | 1.05219 | 10.3219839 | 135298376 | 0.335 | 0.0007919621749 | 0.7919621749 | 170839441899 | 0.000981 | 2.336790811e-08 | 0.3096040176 | 42340550.07 | 42.34055007 | 5e-06 | 0.0007919621749 | 0.01497145136 | 1.185682318e-05 | 0.01185682318
|  | 4 | 1.40243 | 13.7578383 | 180334826.8 | 0.46 | 0.001087470449 | 1.087470449 | 165829634213 | 0.000981 | 2.336790811e-08 | 0.3096040112 | 56434347.81 | 56.43434781 | 5e-06 | 0.001087470449 | 0.01093275083 | 1.188904345e-05 | 0.01188904345
|  | 5 | 1.75246 | 17.1916326 | 225344274.3 | 0.6 | 0.001418439716 | 1.418439716 | 158867713369 | 0.000981 | 2.336790811e-08 | 0.3096040082 | 70519695.25 | 70.51969525 | 5e-06 | 0.001418439716 | 0.008415582991 | 1.193699715e-05 | 0.01193699715
|  | 6 | 1.77873 | 17.4493413 | 228722265.3 | 0.67 | 0.00158392435 | 1.58392435 | 144402265983 | 0.000981 | 2.336790811e-08 | 0.3096040081 | 71576810.58 | 71.57681058 | 5e-06 | 0.00158392435 | 0.007554421449 | 1.196563208e-05 | 0.01196563208
Comparar com o teórico
talvez fio de aço
Experimento 10/11 |  | Medição | Diâmetro (mm) | Média (mm) | Desv. Pad (mm) | Incerteza (mm)
|  | 1 | 0.315 | 0.3083333333 | 0.006666666667 | 0.008333333333
|  | 2 | 0.295
|  | 3 | 0.315
|  | L0 (mm) |  | 426
|  | Diâmetro (mm) |  | 0.3083333333
|  | Área seção transversal (m^2) |  | 7.466736706e-08
Rodada de experimento 1
|  | Ensaio | Massa (Kg) | Força aplicada(N) | Força / Seção Transversal (N/m^2) | Deformação ΔL (mm) | Deformação unitária (ΔL/L0) | Deformação unitária (10^-3) | Módulo de Young (Pa) | σF | Partes do Cálculo σF/s |  | σF/s (Pa) | σF/s (MPa) | σΔL | Partes do Cálculo σ(ΔL/L0) |  | σ(ΔL/L0) | σ(ΔL/L0) (10^-3)
|  | 1 | 0.35092 | 3.4425252 | 46104815.74 | 0.11 | 0.0002582159624 | 0.2582159624 | 178551377311 | 0.000981 | 2.336790811e-08 | 0.3096041341 | 14121167.68 | 14.12116768 | 5e-06 | 0.0002582159624 | 0.04546969645 | 1.174100143e-05 | 0.01174100143
|  | 2 | 0.70092 | 6.8760252 | 92088759.39 | 0.22 | 0.0005164319249 | 0.5164319249 | 178317325010 | 0.000981 | 2.336790811e-08 | 0.3096040358 | 28205305.23 | 28.20530523 | 5e-06 | 0.0005164319249 | 0.02275755958 | 1.17527303e-05 | 0.0117527303
|  | 3 | 1.05178 | 10.3179618 | 138185692.2 | 0.32 | 0.0007511737089 | 0.7511737089 | 183959702702 | 0.000981 | 2.336790811e-08 | 0.3096040176 | 42324051.51 | 42.32405151 | 5e-06 | 0.0007511737089 | 0.01566902095 | 1.177015658e-05 | 0.01177015658
|  | 4 | 1.40189 | 13.7525409 | 184184087.9 | 0.48 | 0.001126760563 | 1.126760563 | 163463378033 | 0.000981 | 2.336790811e-08 | 0.3096040112 | 56412617.99 | 56.41261799 | 5e-06 | 0.001126760563 | 0.01048258256 | 1.181136063e-05 | 0.01181136063
|  | 5 | 1.75175 | 17.1846675 | 230149638 | 0.59 | 0.001384976526 | 1.384976526 | 166175840321 | 0.000981 | 2.336790811e-08 | 0.3096040082 | 70491124.57 | 70.49112457 | 5e-06 | 0.001384976526 | 0.00855546817 | 1.184912258e-05 | 0.01184912258
|  | 6 | 1.80183 | 17.6759523 | 236729283.4 | 0.61 | 0.001431924883 | 1.431924883 | 165322417607 | 0.000981 | 2.336790811e-08 | 0.3096040079 | 72506363.84 | 72.50636384 | 5e-06 | 0.001431924883 | 0.008280328066 | 1.185680779e-05 | 0.01185680779
Comparar com o teórico
talvez fio de aço
ΔL após o experimento, já sem os pesos (deformação plástica) = 0,05mm
Rodada de experimento 2
[9 empty] | Deformação ΔL (mm) | Deformação unitária (ΔL/L0) | Deformação unitária (10^-3) | Módulo de Young (Pa) | σF | Partes do Cálculo σF/s |  | σF/s (Pa) | σF/s (MPa) | σΔL | Partes do Cálculo σ(ΔL/L0) |  | σ(ΔL/L0) | σ(ΔL/L0) (10^-3)
[9 empty] | 0.11 | 0.0002582159624 | 0.2582159624 | 178551377311 | 0.000981 | 2.336790811e-08 | 0.3096040108 | 14121162.06 | 14.12116206 | 5e-06 | 0.0002582159624 | 0.04546969645 | 1.174100143e-05 | 0.01174100143
[9 empty] | 0.22 | 0.0005164319249 | 0.5164319249 | 178317325010 | 0.000981 | 2.336790811e-08 | 0.3096040049 | 28205302.41 | 28.20530241 | 5e-06 | 0.0005164319249 | 0.02275755958 | 1.17527303e-05 | 0.0117527303
Experimento 10/11 |  | Medição | Diâmetro (mm) | Média (mm) | Desv. Pad (mm) | Incerteza (mm) |  |  | 0.32 | 0.0007511737089 | 0.7511737089 | 183959702702 | 0.000981 | 2.336790811e-08 | 0.3096040038 | 42324049.63 | 42.32404963 | 5e-06 | 0.0007511737089 | 0.01566902095 | 1.177015658e-05 | 0.01177015658
|  | 1 | 0.53 | 0.5333333333 | 0.001666666667 | 0.005270462767 |  |  | 0.44 | 0.00103286385 | 1.03286385 | 178323685127 | 0.000981 | 2.336790811e-08 | 0.3096040035 | 56412616.58 | 56.41261658 | 5e-06 | 0.00103286385 | 0.01142408964 | 1.17995292e-05 | 0.0117995292
|  | 2 | 0.535 | [5 empty] | 0.55 | 0.001291079812 | 1.291079812 | 178261355981 | 0.000981 | 2.336790811e-08 | 0.3096040033 | 70491123.44 | 70.49112344 | 5e-06 | 0.001291079812 | 0.00916636355 | 1.183450693e-05 | 0.01183450693
|  | 3 | 0.535 | [5 empty] | 0.56 | 0.001314553991 | 1.314553991 | 180083347750 | 0.000981 | 2.336790811e-08 | 0.3096040033 | 72506362.75 | 72.50636275 | 5e-06 | 0.001314553991 | 0.009005386187 | 1.183806635e-05 | 0.01183806635
ΔL após o experimento, já sem os pesos (deformação plástica) = 0,00mm
|  | L0 (mm) |  | 384
|  | Diâmetro (mm) |  | 0.5333333333
|  | Área seção transversal (m^2) |  | 2.234021443e-07
Rodada de experimento 1
|  | Ensaio | Massa (Kg) | Força aplicada(N) | Força / Seção Transversal (N/m^2) | Deformação ΔL (mm) | Deformação unitária (ΔL/L0) | Deformação unitária (10^-3) | Módulo de Young (Pa) | σF | Partes do Cálculo σF/s |  | σF/s (Pa) | σF/s (MPa) | σΔL | Partes do Cálculo σ(ΔL/L0) |  | σ(ΔL/L0) | σ(ΔL/L0) (10^-3)
|  | 1 | 0.35092 | 3.4425252 | 15409544.13 | 0.05 | 0.000117370892 | 0.117370892 | 131289315963 | 0.000981 | 2.336790811e-08 | 0.3096041341 | 14121167.68 | 14.12116768 | 5e-06 | 0.000117370892 | 0.1000084767 | 1.173808413e-05 | 0.01173808413
|  | 2 | 0.70092 | 6.8760252 | 30778689.36 | 0.13 | 0.0003051643192 | 0.3051643192 | 100859397435 | 0.000981 | 2.336790811e-08 | 0.3096040358 | 28205305.23 | 28.20530523 | 5e-06 | 0.0003051643192 | 0.03848357262 | 1.174381324e-05 | 0.01174381324
|  | 3 | 1.05178 | 10.3179618 | 46185598.77 | 0.2 | 0.0004694835681 | 0.4694835681 | 98375325390 | 0.000981 | 2.336790811e-08 | 0.3096040176 | 42324051.51 | 42.32405151 | 5e-06 | 0.0004694835681 | 0.02503388546 | 1.175299787e-05 | 0.01175299787
|  | 4 | 1.40189 | 13.7525409 | 61559574.31 | 0.28 | 0.0006572769953 | 0.6572769953 | 93658495198 | 0.000981 | 2.336790811e-08 | 0.3096040112 | 56412617.99 | 56.41261799 | 5e-06 | 0.0006572769953 | 0.01790455171 | 1.176824995e-05 | 0.01176824995
|  | 5 | 1.75175 | 17.1846675 | 76922571.88 | 0.35 | 0.0008215962441 | 0.8215962441 | 93625758919 | 0.000981 | 2.336790811e-08 | 0.3096040082 | 70491124.57 | 70.49112457 | 5e-06 | 0.0008215962441 | 0.01434493129 | 1.178574167e-05 | 0.01178574167 |  |  | Rod
|  | 6 | 1.80183 | 17.6759523 | 79121677.01 | 0.36 | 0.0008450704225 | 0.8450704225 | 93627317789 | 0.000981 | 2.336790811e-08 | 0.3096040079 | 72506363.84 | 72.50636384 | 5e-06 | 0.0008450704225 | 0.01394979052 | 1.178855537e-05 | 0.01178855537
Comparar com o teórico
[7 empty] | cobre |  |  | Rodada de experimento 2
[10 empty] | Deformação ΔL (mm) | Deformação unitária (ΔL/L0) | Deformação unitária (10^-3) | Módulo de Young (Pa) | σF | Partes do Cálculo σF/s |  | σF/s (Pa) | σF/s (MPa) | σΔL | Partes do Cálculo σ(ΔL/L0) |  | σ(ΔL/L0) | σ(ΔL/L0) (10^-3)
[10 empty] | 0.07 | 0.0001643192488 | 0.1643192488 | 93778082831 | 0.000981 | 2.336790811e-08 | 0.3096040108 | 14121162.06 | 14.12116206 | 5e-06 | 0.0001643192488 | 0.07144043839 | 1.173903917e-05 | 0.01173903917
[10 empty] | 0.14 | 0.0003286384977 | 0.3286384977 | 93655154762 | 0.000981 | 2.336790811e-08 | 0.3096040049 | 28205302.41 | 28.20530241 | 5e-06 | 0.0003286384977 | 0.03573801373 | 1.174488714e-05 | 0.01174488714
[10 empty] | 0.21 | 0.0004929577465 | 0.4929577465 | 93690786086 | 0.000981 | 2.336790811e-08 | 0.3096040038 | 42324049.63 | 42.32404963 | 5e-06 | 0.0004929577465 | 0.02384510107 | 1.175462729e-05 | 0.01175462729
[10 empty] | 0.28 | 0.0006572769953 | 0.6572769953 | 93658495198 | 0.000981 | 2.336790811e-08 | 0.3096040035 | 56412616.58 | 56.41261658 | 5e-06 | 0.0006572769953 | 0.01790455171 | 1.176824995e-05 | 0.01176824995
[10 empty] | 0.36 | 0.0008450704225 | 0.8450704225 | 91025043393 | 0.000981 | 2.336790811e-08 | 0.3096040033 | 70491123.44 | 70.49112344 | 5e-06 | 0.0008450704225 | 0.01394979052 | 1.178855537e-05 | 0.01178855537
[10 empty] | 0.37 | 0.0008685446009 | 0.8685446009 | 91096849741 | 0.000981 | 2.336790811e-08 | 0.3096040033 | 72506362.75 | 72.50636275 | 5e-06 | 0.0008685446009 | 0.01357609916 | 1.179144763e-05 | 0.01179144763

## Página2
coluna1aco_y | coluna1aco_x | coluna2aco_y | coluna2aco_x | coluna3aco_y | coluna3aco_x | coluna4aco_y | coluna4aco_x | coluna1cobre_y | coluna1cobre_x | coluna2cobre_y | coluna2cobre_x | coluna3cobre_y | coluna3cobre_x
45.61039769 | 0.2836879 | 45.14575012 | 0.3073286 | 46.10482 | 0.258216 | 46.10482 | 0.258216 | 15.60398 | 0.141844 | 15.40954 | 0.1173709 | 15.40954 | 0.1643192
91.10121951 | 0.5319149 | 90.16162697 | 0.5437352 | 92.08876 | 0.5164319 | 92.08876 | 0.5164319 | 31.16706 | 0.3782506 | 30.77869 | 0.3051643 | 30.77869 | 0.3286385
136.7038188 | 0.9101655 | 135.2984 | 0.7919622 | 138.1857 | 0.7511737 | 138.1857 | 0.7511737 | 46.76838 | 0.5673759 | 46.1856 | 0.4694836 | 46.1856 | 0.4929577
182.2089377 | 1.08747 | 180.3348 | 1.08747 | 184.1841 | 1.126761 | 184.1841 | 1.032864 | 62.33634 | 0.7565012 | 61.55957 | 0.657277 | 61.55957 | 0.657277
227.6815632 | 1.359338 | 225.3443 | 1.41844 | 230.1496 | 1.384977 | 230.1496 | 1.29108 | 77.89319 | 0.9456265 | 76.92257 | 0.8215962 | 76.92257 | 0.8450704
231.0842767 | 1.394799 | 228.7223 | 1.583924 | 236.7293 | 1.431925 | 236.7293 | 1.314554 | 79.05731 | 0.9574468 | 79.12168 | 0.8450704 | 79.12168 | 0.8685446